## CONVERSOR EHE-08 a CodE
TIPIFICACIÓN POR PROPIEDADES EHE-08 | [7 empty] | TIPIFICACIÓN POR PROPIEDADES CodE
TIPO | fck | C | TM | Clase general de exposición | Clase específica de exposición |  |  | TIPO | fck | C | TM | Clases de exposición
HA | 25 | B | 12 | IIa |  | - | - | HA | 25 | B | 12 | XC2
Opciones relativas a las clases de exposición: | [7 empty] | DOSIFICACIÓN | EHE-08 | CodE | DURABILIDAD
Corrosión de la armadura inducida por carbonatación. | [7 empty] | Máx. relación a/c | 0.6 | 0.6 | Penetración máxima (mm.) |  | -
Hormigón armado o pretensado en ambiente permanentemente húmedo. | [7 empty] | Mín. contenido cemento | 275 | 275 | Penetración media (mm.) |  | -
Hormigón armado o pretensado en ambiente húmedo, rara vez seco. | [7 empty] | CARACTERÍSTICA ADICIONAL DEL CEMENTO | MR | SR/SRC | Aire ocluido (%) |  | -
Hormigón armado o pretensado en ambiente de humedad moderada (HR>65%) | [8 empty] | - | - | Ion cloruro (%peso del cemento) |  | ≤ | 0.4
En el CodE varía ligeramente el intervalo del asentamiento: P(30-40 mm.) B(50-90 mm.).
ANEFHOP, diciembre 2022

## CONVERSOR CodE a EHE-08
TIPIFICACIÓN POR PROPIEDADES CodE | [6 empty] | TIPIFICACIÓN POR PROPIEDADES EHE-08
TIPO | fck | C | TM | Clases de exposición |  |  | TIPO | fck | C | TM | Clases de exposición
- | - | - | - | - | - | - | - | 0 | - | -
Opciones relativas a las clases de exposición: | [6 empty] | DOSIFICACIÓN | EHE-08 | CodE | DURABILIDAD
[7 empty] | Máx. relación a/c |  |  | Penetración máxima (mm.) |  | -
[7 empty] | Mín. contenido cemento |  |  | Penetración media (mm.) |  | -
[7 empty] | CARACTERÍSTICA ADICIONAL DEL CEMENTO | MR | SR/SRC | Aire ocluido (%) |  | -
[8 empty] | - | - | Ion cloruro (%peso del cemento)
ANEFHOP, diciembre 2022

## CÁLCULO TRADUCTOR EHE-CodE (hidden)
| - |  |  |  | HM |  |  | HA |  |  | HP
fck | I |  |  |  | máx. a/c | mín. cemento | fck. | máx. a/c | mín. cemento | fck. | máx. a/c | mín. cemento | fck. |  | 2 | 1 | 1
- | IIa | I | Elementos de hormigón en masa. | X0 | 0.65 | 200 | 20 | 0.65 | 250 | 25 | 0.6 | 275 | 25
20 | IIb |  | Hormigón armado o pretensado en ambiente muy seco (HR<45%) | X0 | 0.65 | 200 | 20 | 0.65 | 250 | 25 | 0.6 | 275 | 25
25 | IIIa |  | Hormigón armado o pretensado en ambiente seco (HR<65%) | XC1 |  |  |  | 0.6 | 275 | 25 | 0.6 | 300 | 25
30 | IIIb | IIa | Hormigón armado o pretensado en ambiente permanentemente húmedo. | XC1 |  |  |  | 0.6 | 275 | 25 | 0.6 | 300 | 25 | XC1 | XC2
35 | IIIc |  | Hormigón armado o pretensado en ambiente húmedo, rara vez seco. | XC2 |  |  |  | 0.6 | 275 | 25 | 0.6 | 300 | 25 | XC2
40 | IV |  | Hormigón armado o pretensado en ambiente de humedad moderada (HR>65%) | XC3 |  |  |  | 0.55 | 300 | 30 | 0.55 | 300 | 30 | XC3
45 | - | IIb | Hormigón armado o pretensado sometido a la acción del agua de lluvia. | XC3 |  |  |  | 0.55 | 300 | 30 | 0.55 | 300 | 30
50 | Qa |  | Hormigón armado o pretensado sometido a ciclos de humedad y sequedad. | XC4 |  |  |  | 0.55 | 300 | 30 | 0.55 | 300 | 30
55 | Qb |  | - | -
60 | Qc | IIIa | Exposición al aire que transporta sales marina, pero sin contacto directo con el agua de mar. | XS1 |  |  |  | 0.5 | 300 | 30 | 0.5 | 300 | 30
70 | H |  | - | -
80 | F |  | - | -
90 | E | IIIb | Sumergido permanentemente. | XS2 |  |  |  | 0.5 | 325 | 30 | 0.45 | 325 | 35
100 | - |  | - | -
| S |  | - | -
- | P | IIIc | Zonas sometidas a la marea, a la salpicadura y a la espuma de mar. | XS3 |  |  |  | 0.45 | 350 | 35 | 0.45 | 350 | 35
HM | B |  | - | -
HA | F |  | - | -
HP | L | IV | Moderadamente húmedo. | XD1 |  |  |  | 0.5 | 325 | 30 | 0.45 | 325 | 35
|  |  | Húmedo, rara vez seco. | XD2 |  |  |  | 0.5 | 325 | 30 | 0.45 | 325 | 35
- |  |  | Ciclos de humedad y sequedad. | XD3 |  |  |  | 0.5 | 325 | 30 | 0.45 | 325 | 35
10 |  | Qa | Ambiente químico débilmente agresivo. | XA1 | 0.5 | 275 | 30 | 0.5 | 325 | 30 | 0.5 | 325 | 30
12 |  |  | - | -
20 |  |  | - | -
22 |  | Qb | Ambiente químico moderadamente agresivo. | XA2 | 0.5 | 300 | 30 | 0.5 | 350 | 30 | 0.45 | 350 | 35
|  |  | - | -
|  |  | - | -
|  | Qc | Ambiente químico altamente agresivo. | XA3 | 0.45 | 325 | 35 | 0.45 | 350 | 35 | 0.45 | 350 | 35
|  |  | - | -
|  |  | - | -
|  | H | Sin sales fundentes, saturación de agua moderada. | XF1 | 0.55 | 275 | 30 | 0.55 | 300 | 30 | 0.45 | 300 | 30
|  |  | Sin sales fundentes, saturación de agua alta. | XF3 | 0.55 | 275 | 30 | 0.55 | 300 | 30 | 0.45 | 300 | 30
|  |  | - | -
|  | F | Con sales fundentes, saturación de agua moderada. | XF2 | 0.5 | 300 | 30 | 0.5 | 325 | 30 | 0.5 | 325 | 30
|  |  | Con sales fundentes, saturación de agua alta. | XF4 | 0.5 | 300 | 30 | 0.5 | 325 | 30 | 0.5 | 325 | 30
|  |  | - | -
|  | E | Elementos sometidos a erosión/abrasión moderada. | XM1 | 0.5 | 300 | 30 | 0.5 | 325 | 30 | 0.5 | 325 | 30
|  |  | Elementos sometidos a erosión/abrasión intensa. | XM2 | 0.5 | 300 | 30 | 0.5 | 325 | 30 | 0.5 | 325 | 30
|  |  | Elementos sometidos a erosión/abrasión extrema. | XM3 | 0.5 | 300 | 30 | 0.5 | 325 | 30 | 0.5 | 325 | 30
[5 empty] | 0 | 0 | 0 | 0.6 | 275 | 25 | 0.6 | 300 | 25 |  | XC2
[5 empty] | HM |  |  | HA |  |  | HP
[5 empty] | máx. a/c | mín. cemento | fck. | máx. a/c | mín. cemento | fck. | máx. a/c | mín. cemento | fck.
[5 empty] | 0 | 0 | 0 | 0.6 | 275 | 25 | 0.6 | 300 | 25
I | Sin riesgo de ataque por corrosión en la armadura.
IIa | Corrosión de la armadura inducida por carbonatación.
IIb | Corrosión de la armadura inducida por carbonatación.
IIIa | Corrosión de la armadura inducida por cloruros procedentes de agua de mar.
IIIb | Corrosión de la armadura inducida por cloruros procedentes de agua de mar.
IIIc | Corrosión de la armadura inducida por cloruros procedentes de agua de mar.
IV | Corrosión de la armadura inducida por cloruros de origen distinto al marino.
Qa | Ataque químico al hormigón.
Qb | Ataque químico al hormigón.
Qc | Ataque químico al hormigón.
H | Ataque al hormigón por ciclos de hielo-deshielo.
F | Ataque al hormigón por ciclos de hielo-deshielo.
E | Deterioro del hormigón por erosión.
CALCULOS:
Determinación resistencia superior
fck EHE-08 | 25
Fck CodE | 25
Superior | 25
Determinación ambiente repetido
Clase Esp.1
Clase Esp. 2
Error?: | FALSE

## CÁLCULO TRADUCTOR CodE-EHE (hidden)
| - |  |  |  |  | HM |  |  | HA |  |  | HP
fck | X0 |  |  |  |  | máx. a/c | mín. cemento | fck. | máx. a/c | mín. cemento | fck. | máx. a/c | mín. cemento | fck. | 1 | 1 | 1
- | XC1 |  | X0 | Elementos de hormigón en masa. | I | 0.65 | 200 | 20 | 0.65 | 250 | 25 | 0.6 | 275 | 25
20 | XC2 |  |  | Hormigón armado o pretensado en ambiente muy seco (HR<45%) | I | 0.65 | 200 | 20 | 0.65 | 250 | 25 | 0.6 | 275 | 25
25 | XC3 |  |  | - | -
30 | XC4 |  | XC1 | Hormigón armado o pretensado en ambiente seco (HR<65%) | I |  |  |  | 0.6 | 275 | 25 | 0.6 | 300 | 25
35 | XS1 |  |  | Hormigón armado o pretensado en ambiente permanentemente húmedo. | IIa |  |  |  | 0.6 | 275 | 25 | 0.6 | 300 | 25
40 | XS2 |  |  | - | -
45 | XS3 |  | XC2 | Hormigón armado o pretensado en ambiente húmedo, rara vez seco. | IIa |  |  |  | 0.6 | 275 | 25 | 0.6 | 300 | 25
50 | XD1 |  |  | - | -
55 | XD2 |  |  | - | -
60 | XD3 |  | XC3 | Hormigón armado o pretensado en ambiente de humedad moderada (HR>65%) | IIa |  |  |  | 0.55 | 300 | 30 | 0.55 | 300 | 30
70 | XA1 |  |  | Hormigón armado o pretensado sometido a la acción del agua de lluvia. | IIb |  |  |  | 0.55 | 300 | 30 | 0.55 | 300 | 30
80 | XA2 |  |  | - | -
90 | XA3 |  | XC4 | Hormigón armado o pretensado sometido a ciclos de humedad y sequedad. | IIb |  |  |  | 0.55 | 300 | 30 | 0.55 | 300 | 30
100 | XF1 |  |  | - | -
| XF2 |  |  | - | -
- | XF3 |  | XS1 | Exposición al aire que transporta sales marina, pero sin contacto directo con el agua de mar. | IIIa |  |  |  | 0.5 | 300 | 30 | 0.5 | 300 | 30
HM | XF4 |  |  | - | -
HA | XM1 |  |  | - | -
HP | XM2 |  | XS2 | Sumergido permanentemente. | IIIb |  |  |  | 0.5 | 325 | 30 | 0.45 | 325 | 35
| XM3 |  |  | - | -
- |  |  |  | - | -
10 | S |  | XS3 | Zonas sometidas a la marea, a la salpicadura y a la espuma de mar. | IIIc |  |  |  | 0.45 | 350 | 35 | 0.45 | 350 | 35
12 | P |  |  | - | -
20 | B |  |  | - | -
22 | F |  | XD1 | Moderadamente húmedo. | IV |  |  |  | 0.5 | 325 | 30 | 0.45 | 325 | 35
| L |  |  | - | -
|  |  |  | - | -
|  |  | XD2 | Húmedo, rara vez seco. | IV |  |  |  | 0.5 | 325 | 30 | 0.45 | 325 | 35
|  |  |  | - | -
|  |  |  | - | -
|  |  | XD3 | Ciclos de humedad y sequedad. | IV |  |  |  | 0.5 | 325 | 30 | 0.45 | 325 | 35
|  |  |  | - | -
|  |  |  | - | -
|  |  | XA1 | Ambiente químico débilmente agresivo. | Qa | 0.5 | 275 | 30 | 0.5 | 325 | 30 | 0.5 | 325 | 30
|  |  |  | - | -
|  |  |  | - | -
|  |  | XA2 | Ambiente químico moderadamente agresivo. | Qb | 0.5 | 300 | 30 | 0.5 | 350 | 30 | 0.45 | 350 | 35
|  |  |  | - | -
|  |  |  | - | -
|  |  | XA3 | Ambiente químico altamente agresivo. | Qc | 0.45 | 325 | 35 | 0.45 | 350 | 35 | 0.45 | 350 | 35
|  |  |  | - | -
|  |  |  | - | -
|  |  | XF1 | Sin sales fundentes, saturación de agua moderada. | H | 0.55 | 275 | 30 | 0.55 | 300 | 30 | 0.45 | 300 | 30
|  |  |  | - | -
|  |  |  | - | -
|  |  | XF3 | Sin sales fundentes, saturación de agua alta. | H | 0.55 | 275 | 30 | 0.55 | 300 | 30 | 0.45 | 300 | 30
|  |  |  | - | -
|  |  |  | - | -
|  |  | XF2 | Con sales fundentes, saturación de agua moderada. | F | 0.5 | 300 | 30 | 0.5 | 325 | 30 | 0.5 | 325 | 30
|  |  |  | - | -
|  |  |  | - | -
|  |  | XF4 | Con sales fundentes, saturación de agua alta. | F | 0.5 | 300 | 30 | 0.5 | 325 | 30 | 0.5 | 325 | 30
|  |  |  | - | -
|  |  |  | - | -
|  |  | XM1 | Elementos sometidos a erosión/abrasión moderada. | E | 0.5 | 300 | 30 | 0.5 | 325 | 30 | 0.5 | 325 | 30
|  |  |  | - | -
|  |  |  | - | -
|  |  | XM2 | Elementos sometidos a erosión/abrasión intensa. | E | 0.5 | 300 | 30 | 0.5 | 325 | 30 | 0.5 | 325 | 30
|  |  |  | - | -
|  |  |  | - | -
|  |  | XM3 | Elementos sometidos a erosión/abrasión extrema. | E | 0.5 | 300 | 30 | 0.5 | 325 | 30 | 0.5 | 325 | 30
|  |  |  | - | -
|  |  |  | - | -
[6 empty] | HM |  |  | HA |  |  | HP
[6 empty] | máx. a/c | mín. cemento | fck. | máx. a/c | mín. cemento | fck. | máx. a/c | mín. cemento | fck.
[6 empty] | 0 | 0 | 0 | 0 | 0 | 0 | 0 | 0 | 0
#VALUE!
#VALUE!
X0 | Sin riesgo de ataque por corrosión en la armadura.
XC1 | Corrosión de la armadura inducida por carbonatación.
XC2 | Corrosión de la armadura inducida por carbonatación.
XC3 | Corrosión de la armadura inducida por carbonatación.
XC4 | Corrosión de la armadura inducida por carbonatación.
XS1 | Corrosión de la armadura inducida por cloruros procedentes de agua de mar.
XS2 | Corrosión de la armadura inducida por cloruros procedentes de agua de mar.
XS3 | Corrosión de la armadura inducida por cloruros procedentes de agua de mar.
XD1 | Corrosión de la armadura inducida por cloruros de origen distinto al marino.
XD2 | Corrosión de la armadura inducida por cloruros de origen distinto al marino.
XD3 | Corrosión de la armadura inducida por cloruros de origen distinto al marino.
XA1 | Ataque químico al hormigón.
XA2 | Ataque químico al hormigón.
XA3 | Ataque químico al hormigón.
XF1 | Ataque al hormigón por ciclos de hielo-deshielo.
XF2 | Ataque al hormigón por ciclos de hielo-deshielo.
XF3 | Ataque al hormigón por ciclos de hielo-deshielo.
XF4 | Ataque al hormigón por ciclos de hielo-deshielo.
XM1 | Deterioro del hormigón por erosión.
XM2 | Deterioro del hormigón por erosión.
XM3 | Deterioro del hormigón por erosión.
CALCULOS:
Determinación resistencia superior
fck CodE | -
Compatible
Superior | 0
Determinación ambiente repetido
Clase 1 | - | -
Clase 2 | - | -
Clase 3 | - | -
Error?: | FALSE | FALSE

## PRESCRIPCIONES EHE-CodE (hidden)
PRESCRIPCIONES EHE a CodE
≤
≥
TIPIFICACIÓN POR PROPIEDADES CodE
|  |  | TIPO | fck | C | TM | Clases de exposición
|  |  | HA | 25 | B | 12 | XC2
|  |  | CEMENTO CON CARACTERÍSTICA ADICIONAL | REQUIERE ENSAYO |  |  | FICHA TÉCNICA | ION CLORURO TOTAL
|  |  |  | PENET. MAX. (mm.) | PENET. MEDIA (mm.) | AIRE OCLUIDO |  | %PESO DEL CEMENTO
HA | XC2 | HAXC2 | 0 | 0 | 0 | 0 | 0 | 0.4
HA |  | HA
HA |  | HA
|  |  | 0 |  |  |  |  | 0.4
0
0
|  |  |  | 0 | 0 | 0 |  | 0.4
|  |  | CEMENTO CON CARACTERÍSTICA ADICIONAL | REQUIERE ENSAYO |  |  | FICHA TÉCNICA | ION CLORURO TOTAL
|  |  | (MR, SR o SRC) | PENET. MAX. (mm.) | PENET. MEDIA (mm.) | AIRE OCLUIDO (%) |  | %PESO DEL CEMENTO
|  |  | - | - | - | - | No requiere | 0.4
-
≤

## PRESCRIPCIONES CodE-EHE (hidden)
PRESCRIPCIONES CodE a EHE
≤
≥
TIPIFICACIÓN POR PROPIEDADES CodE
|  |  | TIPO | fck | C | TM | Clases de exposición
|  |  | - | - | - | - | - |  | - | -
|  |  | CEMENTO CON CARACTERÍSTICA ADICIONAL | REQUIERE ENSAYO |  |  | FICHA TÉCNICA | ION CLORURO TOTAL
|  |  |  | PENET. MAX. (mm.) | PENET. MEDIA (mm.) | AIRE OCLUIDO |  | %PESO DEL CEMENTO
- | - | --
- | - | --
- | - | --
0
0
0
|  |  |  | 0 | 0 | 0 |  | 0
|  |  | CEMENTO CON CARACTERÍSTICA ADICIONAL | REQUIERE ENSAYO |  |  | FICHA TÉCNICA | ION CLORURO TOTAL
|  |  | (MR, SR o SRC) | PENET. MAX. (mm.) | PENET. MEDIA (mm.) | AIRE OCLUIDO (%) |  | %PESO DEL CEMENTO
|  |  | - | - | - | - | No requiere
-

## Prescripciones generales (hidden)
TIPO DE HORMIGÓN | ESPECIFICACIONES | CLASE DE EXPOSICIÓN AMBIENTAL | CEMENTO CON CARACTERÍSTICA ADICIONAL | REQUIERE ENSAYO |  |  | FICHA TÉCNICA | ION CLORURO TOTAL |  | HM |  | HA |  | HP
[10 empty] | a/c | cemento | a/c | cemento | a/c | cemento
|  |  |  | PENET. MAX. | PENET. MEDIA | AIRE OCLUIDO |  |  | I | 0.65 | 200 | 0.65 | 250 | 0.6 | 275
|  |  |  | (mm.) | (mm.) | % |  | (% PESO DEL CEMENTO) | IIa |  |  | 0.6 | 275 | 0.6 | 300
HM | X0 | HMX0 | [5 empty] | 0.4 | IIb |  |  | 0.55 | 300 | 0.55 | 300
HA | X0 | HAX0 | [5 empty] | 0.4 | IIIa |  |  | 0.5 | 300 | 0.45 | 300
HP | X0 | HPX0 | [5 empty] | 0.2 | IIIb |  |  | 0.5 | 325 | 0.45 | 325
HA | XC1 | HAXC1 | [5 empty] | 0.4 | IIIc |  |  | 0.45 | 350 | 0.45 | 350
HP | XC1 | HPXC1 | [5 empty] | 0.2 | IV |  |  | 0.5 | 325 | 0.45 | 325
HA | XC2 | HAXC2 | [5 empty] | 0.4 | H | 0.55 | 275 | 0.55 | 300 | 0.55 | 300
HP | XC2 | HPXC2 | [5 empty] | 0.2 | F | 0.5 | 300 | 0.5 | 325 | 0.5 | 325
HA | XC3 | HAXC3 |  |  |  |  | SI | 0.4 | E | 0.5 | 275 | 0.5 | 300 | 0.5 | 300
HP | XC3 | HPXC3 |  |  |  |  | SI | 0.2 | Qa | 0.5 | 275 | 0.5 | 325 | 0.5 | 325
HA | XC4 | HAXC4 |  |  |  |  | SI | 0.4 | Qb | 0.5 | 300 | 0.5 | 350 | 0.45 | 350 | EHE a CodE
HP | XC4 | HPXC4 |  |  |  |  | SI | 0.2 | Qc | 0.45 | 325 | 0.45 | 350 | 0.45 | 350 | IIa | - | -
HA | XD1 | HAXD1 |  | ≤ 50 | ≤ 30 |  | SI | 0.2 |  | 0 | 0 | 0.6 | 275 | 0.6 | 300
HP | XD1 | HPXD1 |  | ≤ 50 | ≤ 30 |  | SI | 0.1
HA | XD2 | HAXD2 |  | ≤ 50 | ≤ 30 |  | SI | 0.2
HP | XD2 | HPXD2 |  | ≤ 50 | ≤ 30 |  | SI | 0.1 |  | HM |  | HA |  | HP
HA | XD3 | HAXD3 |  | ≤ 50 | ≤ 30 |  | SI | 0.2 |  | máx. a/c | mín. cemento | máx. a/c | mín. cemento | máx. a/c | mín. cemento
HP | XD3 | HPXD3 |  | ≤ 50 | ≤ 30 |  | SI | 0.1 |  | 0 | 0 | 0.6 | 275 | 0.6 | 300
HA | XS1 | HAXS1 |  | ≤ 50 | ≤ 30 |  | SI | 0.2 | [7 empty] | CodE a EHE
HP | XS1 | HPXS1 |  | ≤ 50 | ≤ 30 |  | SI | 0.1
HA | XS2 | HAXS2 | MR | ≤ 50 | ≤ 30 |  | SI | 0.2
HP | XS2 | HPXS2 | MR | ≤ 50 | ≤ 30 |  | SI | 0.1
HA | XS3 | HAXS3 | MR | ≤ 30 | ≤ 20 |  | SI | 0.2
HP | XS3 | HPXS3 | MR | ≤ 30 | ≤ 20 |  | SI | 0.1 |  | HM |  | HA |  | HP
HM | XF1 | HMXF1 |  | ≤ 50 | ≤ 30 |  | SI | 0.4 |  | máx. a/c | mín. cemento | máx. a/c | mín. cemento | máx. a/c | mín. cemento
HA | XF1 | HAXF1 |  | ≤ 50 | ≤ 30 |  | SI | 0.4 |  | 0 | 0 | 0 | 0 | 0 | 0
HP | XF1 | HPXF1 |  | ≤ 50 | ≤ 30 |  | SI | 0.2
HM | XF2 | HMXF2 |  | ≤ 50 | ≤ 30 | ≥4,50 | SI | 0.4
HA | XF2 | HAXF2 |  | ≤ 50 | ≤ 30 | ≥4,50 | SI | 0.4
HP | XF2 | HPXF2 |  | ≤ 50 | ≤ 30 | ≥4,50 | SI | 0.2
HM | XF3 | HMXF3 |  | ≤ 50 | ≤ 30 |  | SI | 0.4
HA | XF3 | HAXF3 |  | ≤ 50 | ≤ 30 |  | SI | 0.4
HP | XF3 | HPXF3 |  | ≤ 50 | ≤ 30 |  | SI | 0.2
HM | XF4 | HMXF4 |  | ≤ 50 | ≤ 30 | ≥4,50 | SI | 0.4
HA | XF4 | HAXF4 |  | ≤ 50 | ≤ 30 | ≥4,50 | SI | 0.4
HP | XF4 | HPXF4 |  | ≤ 50 | ≤ 30 | ≥4,50 | SI | 0.2
HM | XA1 | HMXA1 |  | ≤ 50 | ≤ 30 |  | SI | 0.4
HA | XA1 | HAXA1 |  | ≤ 50 | ≤ 30 |  | SI | 0.4
HP | XA1 | HPXA1 |  | ≤ 50 | ≤ 30 |  | SI | 0.2
HM | XA2 | HMXA2 | MRMAR | ≤ 50 | ≤ 30 |  | SI | 0.4
HA | XA2 | HAXA2 | SR o SRC | ≤ 50 | ≤ 30 |  | SI | 0.4
HP | XA2 | HPXA2 | SR o SRC | ≤ 30 | ≤ 20 |  | SI | 0.2
HM | XA3 | HMXA3 | SR o SRC | ≤ 30 | ≤ 20 |  | SI | 0.4
HA | XA3 | HAXA3 | SR o SRC | ≤ 30 | ≤ 20 |  | SI | 0.4
HP | XA3 | HPXA3 | SR o SRC | ≤ 30 | ≤ 20 |  | SI | 0.2
HM | XM1 | HMXM1 |  | ≤ 50 | ≤ 30 |  | SI | 0.4
HA | XM1 | HAXM1 |  | ≤ 50 | ≤ 30 |  | SI | 0.4
HP | XM1 | HPXM1 |  | ≤ 50 | ≤ 30 |  | SI | 0.2
HM | XM2 | HMXM2 |  | ≤ 50 | ≤ 30 |  | SI | 0.4
HA | XM2 | HAXM2 |  | ≤ 50 | ≤ 30 |  | SI | 0.4
HP | XM2 | HPXM2 |  | ≤ 50 | ≤ 30 |  | SI | 0.2
HM | XM3 | HMXM3 |  | ≤ 50 | ≤ 30 |  | SI | 0.4
HA | XM3 | HAXM3 |  | ≤ 50 | ≤ 30 |  | SI | 0.4
HP | XM3 | HPXM3 |  | ≤ 50 | ≤ 30 |  | SI | 0.2